## parser
Type manip | Isotherm
Experience ou Simulation | Experience | Experience ou Simulation
Date de l'expérience |  | DD/MM/YYYY
Nom de l'échantillon | MOF-5(Zn) | id_sample
Lot de l'échantillon | Test
Température d'activation (°C) | 150 |  | (en °C)
Surnom de l'appareil |  | surnom de l'appareil
Température de l'expérience (K) | 298 |  | (en K)
Formule chimique du gaz | C2H6 | formule chimique du gaz
Surnom du contact | PI | surnom contact
Nom du labo | MADIREL
Nom du projet |  | nom du projet
Pressure(bar) | Loading(mmol/g)
0.0001 | 0.0001761737
0.001 | 0.001802834
0.01 | 0.01768025
0.1 | 0.1808946
0.2 | 0.3722605
0.3 | 0.5620338
0.4 | 0.7688163
0.5 | 0.9760649
0.75 | 1.542302
1 | 2.166265
3 | 8.785647
5 | 13.08281
7 | 14.9247
10 | 16.27331
15 | 17.44364
20 | 18.14531
30 | 19.01777
40 | 19.44772
50 | 19.88506