## parser
Type manip | Isotherm
Experience ou Simulation | Experience | Experience ou Simulation
Date de l'expérience |  | DD/MM/YYYY
Nom de l'échantillon | MOF-5(Zn) | id_sample
Lot de l'échantillon | Test
Température d'activation (°C) | 150 |  | (en °C)
Surnom de l'appareil |  | surnom de l'appareil
Température de l'expérience (K) | 298 |  | (en K)
Formule chimique du gaz | CH4 | formule chimique du gaz
Surnom du contact | PI | surnom contact
Nom du labo | MADIREL
Nom du projet |  | nom du projet
Pressure(bar) | Loading(mmol/g)
0.0001 | 4.302835e-05
0.001 | 0.0004366782
0.01 | 0.004353997
0.1 | 0.04301247
0.2 | 0.08625388
0.3 | 0.1311933
0.4 | 0.174732
0.5 | 0.2173045
0.75 | 0.3285069
1 | 0.4384413
5 | 2.208202
10 | 4.389245
20 | 8.370056
30 | 11.48462
40 | 13.7892
50 | 15.51312
60 | 16.8
70 | 17.80431
80 | 18.67815
90 | 19.35621
100 | 19.9807
110 | 20.47593
120 | 20.92707
130 | 21.29809
140 | 21.66796
150 | 21.98454