## parser
Type manip | Isotherme
Experience ou Simulation | Experience
Date de l'expérience
Nom de l'échantillon | MCM-41
Lot de l'échantillon | Test
Température d'activation (°C) | 150 | (en °C)
Surnom de l'appareil | Triflex
Température de l'expérience (K) | 77 | (en K)
Formule chimique du gaz | N2
Surnom du contact | PI
Nom du labo | MADIREL
Nom du projet
Pressure(bar) | Loading(mmol/g)
7.02e-06 | 0.389345
0.000187 | 1.15322
0.00167 | 1.85566
0.00729 | 2.42349
0.0185 | 2.83781
0.0337 | 3.13538
0.0513 | 3.36742
0.0705 | 3.56129
0.0903 | 3.73012
0.110667 | 3.88453
0.131255 | 4.02829
0.15225 | 4.1668
0.173172 | 4.30201
0.193883 | 4.43407
0.226004 | 4.63732
0.255854 | 4.82881
0.286423 | 5.0316
0.316808 | 5.24524
0.347235 | 5.50617
0.376793 | 6.13495
0.411034 | 7.94121
0.451615 | 8.76256
0.476502 | 8.96272
0.493532 | 9.06807
0.530518 | 9.22302
0.559943 | 9.29822
0.589179 | 9.36113
0.619884 | 9.4263
0.649308 | 9.48929
0.680035 | 9.55802
0.710035 | 9.62846
0.739805 | 9.70286
0.769679 | 9.78372
0.799433 | 9.87215
0.829261 | 9.97242
0.85949 | 10.0898
0.888336 | 10.2351
0.918398 | 10.4477
0.945189 | 10.7866
0.976575 | 12.0325
0.984457 | 13.0881
0.965092 | 12.0923
0.930869 | 10.7908
0.90036 | 10.3975
0.857946 | 10.1278
0.827904 | 10.0008
0.80003 | 9.90559
0.761104 | 9.78982
0.735223 | 9.72036
0.701582 | 9.63671
0.674646 | 9.57455
0.639345 | 9.49566
0.614518 | 9.44293
0.58265 | 9.3764
0.553072 | 9.31419
0.52813 | 9.2609
0.498167 | 9.1959
0.469563 | 9.1254
0.44063 | 9.03235
0.422393 | 8.66245
0.394453 | 7.21208
0.362461 | 5.76374
0.333072 | 5.39397
0.298424 | 5.13392
0.266157 | 4.91495
0.235134 | 4.714
0.204614 | 4.52049