## Sheet1
Type manip | Calorimetrie |  | Properties
Experience ou Simulation | Experience
Date de l'expérience | 2010-05-21
Nom de l'échantillon | HKUST-1(Cu)
Lot de l'échantillon | Test
Température d'activation (°C) | 150
Surnom de l'appareil | CV
Température de l'expérience (K) | 303
Formule chimique du gaz | CO2
Surnom du contact | ADW
Nom du labo | MADIREL
Nom du projet
loading(mmol/g) | pressure(bar) | Enthalpy(kJ/mol)
0.7623282 | 0.1558387 | 28.78797
1.533349 | 0.3259387 | 28.76094
2.497573 | 0.5544387 | 28.74998
3.470121 | 0.8072387 | 28.84817
4.255506 | 1.033939 | 28.9629352
4.935368 | 1.251539 | 28.84887
5.712573 | 1.530339 | 28.73636
6.397008 | 1.809739 | 28.57663
6.9739 | 2.076739 | 28.53665
9.12174 | 3.457439 | 28.97004
10.79643 | 5.361339 | 29.79115
11.52644 | 6.747439 | 31.49263
12.35645 | 9.174639 | 32.98104
12.6573 | 10.66094 | 39.6553
12.93102 | 12.10944 | 35.16558
13.47157 | 15.14164 | 30.48729
13.77873 | 16.87384 | 25.01115
14.05902 | 18.41894 | 22.06229
14.38641 | 20.18764 | 20.18575
15.00312 | 24.67964 | 20.18575
14.93801 | 22.19724 | 20.18575
14.71364 | 18.27154 | 20.18575
14.40435 | 14.97454 | 20.18575
14.02338 | 12.23554 | 20.18575
13.40395 | 9.309439 | 20.18575
12.53111 | 6.725939 | 20.18575
11.19929 | 4.498939 | 20.18575