## parser
Type manip | Isotherme
Experience ou Simulation | Experience
Date de l'expérience
Nom de l'échantillon | BAX 1500
Lot de l'échantillon | Test
Température d'activation (°C) |  | (en °C)
Surnom de l'appareil
Température de l'expérience (K) | 348.15 | (en K)
Formule chimique du gaz | C4H10
Surnom du contact
Nom du labo
Nom du projet
Constante d'Henry
Langmuir N1
Langmuir B1
Langmuir N2
Langmuir B2
Langmuir N3
Langmuir B3
Langmuir R2
C1
C2
C3
C4
C5
C6
C_m
Pressure(bar) | Qte adsorbed(mmol/g)
0.0048 | 0.446
0.0141 | 0.765
0.0237 | 1.071
0.0335 | 1.332
0.0436 | 1.551
0.0558 | 1.757
0.0682 | 1.963
0.0824 | 2.122
0.0961 | 2.27
0.1097 | 2.416
0.1522 | 2.859
0.1997 | 3.232
0.2487 | 3.576
0.3021 | 3.91
0.3561 | 4.211
0.4143 | 4.474
0.4733 | 4.701
0.5349 | 4.936
0.5956 | 5.139
0.659 | 5.357
0.7237 | 5.563
0.7903 | 5.746
0.8567 | 5.925
0.9257 | 6.099
0.9947 | 6.268
1.0635 | 6.435
1.1326 | 6.593
1.2034 | 6.722
1.2743 | 6.885
1.347 | 7
1.4198 | 7.119
1.4936 | 7.241
1.5665 | 7.358
1.639 | 7.479
1.7049 | 7.643
1.7727 | 7.755
1.8403 | 7.875
1.9075 | 8.033
1.9726 | 8.149
2.0407 | 8.298
2.1099 | 8.453
2.1814 | 8.57
2.2508 | 8.721
2.3226 | 8.843