## parser
Type manip | Isotherme
Experience ou Simulation | Experience | Experience ou Simulation
Date de l'expérience |  | DD/MM/YYYY
Nom de l'échantillon | Takeda 5A | id_sample
Lot de l'échantillon | Test
Température d'activation (°C) | 200 |  | (en °C)
Surnom de l'appareil | Triflex | surnom de l'appareil
Température de l'expérience (K) | 77 |  | (en K)
Formule chimique du gaz | N2 | formule chimique du gaz
Surnom du contact | PI | surnom contact
Nom du labo | MADIREL
Nom du projet |  | nom du projet
Constante d'Henry
Langmuir N1
Langmuir B1
Langmuir N2
Langmuir B2
Langmuir N3
Langmuir B3
Langmuir R2
C1
C2
C3
C4
C5
C6
C_m
Pressure(bar) | Qte adsorbed(mmol/g)
1.94e-07 | 0.510281
4.63e-07 | 1.02256
1.09e-06 | 1.54166
2.43e-06 | 2.05975
5.08e-06 | 2.58003
9.62e-06 | 3.09167
1.7e-05 | 3.60649
2.9e-05 | 4.12025
4.74e-05 | 4.63325
7.55e-05 | 5.14278
0.00012 | 5.65215
0.000195 | 6.15738
0.00032579 | 6.66319
0.000562142 | 7.15274
0.000991284 | 7.62057
0.00172004 | 8.05205
0.002858 | 8.44275
0.00443282 | 8.78956
0.00638002 | 9.08882
0.00838015 | 9.32422
0.0109257 | 9.5693
0.0136024 | 9.79498
0.0166029 | 9.9955
0.0198023 | 10.1831
0.0231076 | 10.3557
0.0265706 | 10.5129
0.0301234 | 10.6629
0.0337782 | 10.8033
0.0374878 | 10.9343
0.0413128 | 11.06
0.045181 | 11.1801
0.0491896 | 11.2928
0.053244 | 11.4013
0.0573775 | 11.5028
0.0615085 | 11.5983
0.0668139 | 11.7107
0.0710978 | 11.7963
0.0753812 | 11.8788
0.0797448 | 11.9577
0.0841428 | 12.0313
0.0886393 | 12.1002
0.0928553 | 12.1613
0.0973831 | 12.2246
0.102077 | 12.2852
0.106652 | 12.3437
0.111302 | 12.4002
0.115961 | 12.4529
0.120575 | 12.5027
0.125155 | 12.5475
0.129931 | 12.5949
0.134605 | 12.6388
0.139275 | 12.681
0.144094 | 12.7223
0.148759 | 12.7607
0.153586 | 12.7992
0.158473 | 12.836
0.163243 | 12.8696
0.168123 | 12.9049
0.172985 | 12.9384
0.177842 | 12.9696
0.18277 | 13.0023
0.18777 | 13.0334
0.192603 | 13.0629
0.197541 | 13.0919
0.219403 | 13.2158
0.248555 | 13.3651
0.272923 | 13.4841
0.299469 | 13.6067
0.323898 | 13.7151
0.348022 | 13.8216
0.372716 | 13.9263
0.398726 | 14.0421
0.422563 | 14.143
0.446685 | 14.2464
0.473975 | 14.3602
0.496609 | 14.4518
0.523994 | 14.5627
0.54922 | 14.6608
0.573875 | 14.7558
0.597943 | 14.8492
0.623987 | 14.9507
0.646932 | 15.041
0.673945 | 15.15
0.698989 | 15.2549
0.724223 | 15.3607
0.748952 | 15.4721
0.77394 | 15.5858
0.798968 | 15.7056
0.82418 | 15.8379
0.849088 | 15.9799
0.873928 | 16.1418
0.898863 | 16.3459
0.923782 | 16.644
0.947853 | 17.1561
0.968827 | 18.2209
0.986895 | 21.5865
0.969869 | 19.4276
0.944448 | 17.4274
0.906065 | 16.5296
0.874967 | 16.2158
0.849186 | 16.0344
0.821491 | 15.8695
0.776042 | 15.637
0.749606 | 15.5158
0.7232 | 15.397
0.698462 | 15.2912
0.673423 | 15.1899
0.648936 | 15.0924
0.624467 | 14.998
0.600217 | 14.9039
0.573104 | 14.7978
0.549187 | 14.7014
0.52338 | 14.5952
0.498744 | 14.494
0.474335 | 14.3845
0.448909 | 14.2756
0.424139 | 14.1674
0.399413 | 14.0628
0.375143 | 13.9567
0.349685 | 13.8483
0.325263 | 13.7393
0.299938 | 13.6245
0.275045 | 13.5068
0.250767 | 13.3864
0.225979 | 13.2595
0.201178 | 13.1205
0.176766 | 12.9696
0.152149 | 12.7927
0.128012 | 12.582
0.10586 | 12.3371
0.0910233 | 12.1382