## parser
Type manip | Isotherme
Experience ou Simulation | Experience | Experience ou Simulation
Date de l'expérience |  | DD/MM/YYYY
Nom de l'échantillon | NaY | id_sample
Lot de l'échantillon | Test
Température d'activation (°C) | 200 |  | (en °C)
Surnom de l'appareil | Triflex | surnom de l'appareil
Température de l'expérience (K) | 77 |  | (en K)
Formule chimique du gaz | N2 | formule chimique du gaz
Surnom du contact | PI | surnom contact
Nom du labo | MADIREL
Nom du projet |  | nom du projet
Constante d'Henry
Langmuir N1
Langmuir B1
Langmuir N2
Langmuir B2
Langmuir N3
Langmuir B3
Langmuir R2
C1
C2
C3
C4
C5
C6
C_m
Pressure(bar) | Qte adsorbed(mmol/g)
1.39e-07 | 0.248454
3.49e-07 | 0.757042
6.68e-07 | 1.26158
1.09e-06 | 1.76742
1.66e-06 | 2.2684
2.42e-06 | 2.77015
3.55e-06 | 3.25454
5.16e-06 | 3.75567
8.18e-06 | 4.25357
1.38e-05 | 4.71782
2.75e-05 | 5.16289
6.65e-05 | 5.6635
0.000149355 | 6.16373
0.00056873 | 6.63837
0.00380955 | 6.98279
0.0104609 | 7.15572
0.0184508 | 7.26231
0.0271122 | 7.34198
0.0360824 | 7.41077
0.0453875 | 7.47244
0.0547953 | 7.52827
0.0643395 | 7.58101
0.0739951 | 7.63144
0.0837143 | 7.68139
0.093656 | 7.72918
0.103567 | 7.77513
0.113539 | 7.82231
0.123634 | 7.86846
0.134101 | 7.91497
0.144372 | 7.95987
0.15481 | 8.00475
0.165116 | 8.04874
0.175264 | 8.0921
0.185283 | 8.13483
0.195611 | 8.17825
0.221193 | 8.28404
0.249803 | 8.40051
0.275275 | 8.50429
0.300422 | 8.60569
0.325689 | 8.70639
0.348746 | 8.79946
0.373977 | 8.90086
0.398995 | 9.00342
0.423915 | 9.10505
0.449317 | 9.21001
0.473922 | 9.31096
0.498579 | 9.41108
0.524068 | 9.51508
0.548921 | 9.61567
0.57367 | 9.71768
0.598621 | 9.82203
0.620203 | 9.91077
0.648801 | 10.0339
0.673527 | 10.143
0.699802 | 10.2599
0.723943 | 10.3711
0.749502 | 10.4921
0.774188 | 10.6129
0.799025 | 10.7396
0.823124 | 10.8691
0.849365 | 11.0222
0.874044 | 11.1847
0.89927 | 11.3814
0.923794 | 11.6286
0.948249 | 12.0025
0.970474 | 12.6402
0.984546 | 13.5635
0.969535 | 12.8448
0.939586 | 12.0292
0.907183 | 11.5739
0.878274 | 11.3059
0.851646 | 11.1124
0.825787 | 10.9531
0.799572 | 10.8052
0.773421 | 10.6667
0.7498 | 10.5487
0.723936 | 10.4254
0.698567 | 10.3072
0.672298 | 10.1888
0.649003 | 10.0878
0.624866 | 9.9849
0.598601 | 9.87562
0.574245 | 9.77292
0.549595 | 9.66792
0.52342 | 9.55744
0.498508 | 9.45288
0.474208 | 9.34489
0.449319 | 9.23519
0.423991 | 9.13029
0.399683 | 9.03193
0.374244 | 8.92742
0.34934 | 8.8259
0.324434 | 8.72403
0.300474 | 8.62604
0.27559 | 8.52417
0.250649 | 8.42225
0.226209 | 8.31993
0.201082 | 8.21421
0.176101 | 8.10796
0.151761 | 8.00354
0.127168 | 7.89472
0.104729 | 7.79021